## NaOH-NaVS_hustota-sušina-modul
MS = 0 |  |  |  | MS = 0.5 |  |  |  | MS = 1.0 |  |  |  | MS = 1.5 |  |  |  | MS = 1.887 |  |  |  | MS = 3.0
sušina (%) | MS | hustota (g/cm3) | smodch.výběr | sušina (%) | MS | hustota (g/cm3) | smodch.výběr | sušina (%) | MS | hustota (g/cm3) | smodch.výběr | sušina (%) | MS | hustota (g/cm3) | smodch.výběr | sušina (%) | MS | hustota (g/cm3) | smodch.výběr | sušina (%) | MS | hustota (g/cm3) | smodch.výběr
0 | 0 | 0.99704 |  | 0 | 0.5 | 0.99704 |  | 0 | 1 | 0.99704 |  | 0 | 1.5 | 0.99704 |  | 0 | 1.887 | 0.99704 |  | 0 | 3 | 0.99704
5 | 0 | 1.0704 | 0 | 5 | 0.5 | 1.058283 | 5.773503e-06 | 5 | 1 | 1.05195 | 0 | 5 | 1.5 | 1.04764 | 1e-05 | 5 | 1.887 | 1.045095 | 7.071068e-06 | 5 | 3 | 1.0388 | 0
10 | 0 | 1.1419 | 0 | 10 | 0.5 | 1.121327 | 5.773503e-06 | 10 | 1 | 1.10882 | 0 | 10 | 1.5 | 1.100447 | 5.773503e-06 | 10 | 1.887 | 1.095095 | 7.071068e-06 | 10 | 3 | 1.082445 | 7.071068e-06
15 | 0 | 1.21416 | 0 | 15 | 0.5 | 1.186867 | 5.773503e-06 | 15 | 1 | 1.169997 | 5.773503e-06 | 15 | 1.5 | 1.15657 | 0 | 15 | 1.887 | 1.14913 | 0 | 15 | 3 | 1.12883 | 0
20 | 0 | 1.28639 | 0 | 20 | 0.5 | 1.25561 | 1e-05 | 20 | 1 | 1.234187 | 5.773503e-06 | 20 | 1.5 | 1.216567 | 5.773503e-06 | 20 | 1.887 | 1.20587 | 0 | 20 | 3 | 1.178445 | 7.071068e-06
25 | 0 | 1.35685 | 0 | 25 | 0.5 | 1.330815 | 7.071068e-06 | 25 | 1 | 1.302533 | 1.154701e-05 | 25 | 1.5 | 1.28105 | 1e-05 | 25 | 1.887 | 1.26729 | 1.414214e-05 | 25 | 3 | 1.23191 | 0
30 | 0 | 1.423385 | 7.071068e-06 |  |  |  |  | 30 | 1 | 1.375473 | 1.154701e-05 | 30 | 1.5 | 1.349873 | 5.773503e-06 | 30 | 1.887 | 1.33309 | 1.414214e-05 | 30 | 3 | 1.28043 | 0
35 | 0 | 1.486725 | 7.071068e-06 |  |  |  |  | 35 | 1 | 1.454105 | 7.071068e-06 | 35 | 1.5 | 1.42316 | 1e-05 | 35 | 1.887 | 1.40324 | 1.414214e-05 | 34.72 | 3 | 1.346875 | 7.071068e-06
[8 empty] | 40 | 1 | 1.53398 | 0.0002165641 | 40 | 1.5 | 1.50072 | 1e-05 | 40 | 1.887 | 1.47817 | 0
[12 empty] | 45 | 1.5 | 1.579103 | 5.773503e-06 | 45 | 1.887 | 1.557235 | 7.071068e-06
[12 empty] | 46.86 | 1.5 | 1.612543 | 1.154701e-05 | 47.92 | 1.887 | 1.60204 | 0.002884996
| y = silicate modulus | [8 empty] | Mé prvotní pokusy zobrazení v Originu + krátké shrnutí
x = dry matter %) | 0 | 0.5 | 1 | 1.5 | 1.887 | 3 |  |  |  | bez rovnice
| z = density (g/cm3) (= naměřené hodnoty, které by se interpolovaly) | [8 empty] | místy problém s mezerami v datech, celkově ne nějak moc přehledné (poslední hodnota mimo pravidelný krok je složení, jaké jsme byli schopní připravit)
0 | 0.99704 | 0.99704 | 0.99704 | 0.99704 | 0.99704 | 0.99704 |  |  |  | ne moc zajímavý průběh, ale u hustot to tak holt bude (zase by ta rovnice ale mohla být jednoduchá s dobrým koeficientem determinance snad…)
5 | 1.0704 | 1.058283 | 1.05195 | 1.04764 | 1.045095 | 1.0388 |  |  |  | časem by měly být hotové viskozity, kde by se plocha měla u vyšších koncentrací strmě prohýbat k vysokým hodnotám…
10 | 1.1419 | 1.121327 | 1.10882 | 1.100447 | 1.095095 | 1.082445 |  |  |  | Tato data jsou pro teplotu 25 °C, obdobná mám pro 15, 20 a 30 °C… Pro hustotu a brzy snad i pro viskozitu, kde by opět ovliv měl být vyšší
15 | 1.21416 | 1.186867 | 1.169997 | 1.15657 | 1.14913 | 1.12883 |  |  |  | Pokud by všechno šlo dobře, představuju si, že bychom pak změřením viskozity a hustoty při učtié teplotě byli schopní určit složení vzorku (popř. by se dalo změřit při více teplotách, aby bylo víc vstupních dat a tím lepší zatřídění.
20 | 1.28639 | 1.25561 | 1.234187 | 1.216567 | 1.20587 | 1.178445
25 | 1.35685 | 1.330815 | 1.302533 | 1.28105 | 1.26729 | 1.23191
30 | 1.423385 |  | 1.375473 | 1.349873 | 1.33309 | 1.28043
34.72 | [5 empty] | 1.346875
35 | 1.486725 |  | 1.454105 | 1.42316 | 1.40324
40 |  |  | 1.53398 | 1.50072 | 1.47817
45 |  |  |  | 1.579103 | 1.557235
46.86 |  |  |  | 1.612543
47.92 |  |  |  |  | 1.60204

## First
x_dry | Silicate_modulus_1 | Silicate_modulus_2 | Silicate_modulus_3 | Silicate_modulus_4 | Silicate_modulus_5 | Silicate_modulus_6
0 | 0 | 0.5 | 1 | 1.5 | 1.887 | 3
0 | 0.99704 | 0.99704 | 0.99704 | 0.99704 | 0.99704 | 0.99704
5 | 1.0704 | 1.058283 | 1.05195 | 1.04764 | 1.045095 | 1.0388
10 | 1.1419 | 1.121327 | 1.10882 | 1.100447 | 1.095095 | 1.082445
15 | 1.21416 | 1.186867 | 1.169997 | 1.15657 | 1.14913 | 1.12883
20 | 1.28639 | 1.25561 | 1.234187 | 1.216567 | 1.20587 | 1.178445
25 | 1.35685 | 1.330815 | 1.302533 | 1.28105 | 1.26729 | 1.23191
30 | 1.423385 |  | 1.375473 | 1.349873 | 1.33309 | 1.28043
34.72 | [5 empty] | 1.346875
35 | 1.486725 |  | 1.454105 | 1.42316 | 1.40324
40 |  |  | 1.53398 | 1.50072 | 1.47817
45 |  |  |  | 1.579103 | 1.557235
46.86 |  |  |  | 1.612543
47.92 |  |  |  |  | 1.60204

## NaOH-NaVS_hustota-Na+-SiO2
MS = 0 |  |  |  | MS = 0.5 |  |  |  | MS = 1.0 |  |  |  | MS = 1.5 |  |  |  | MS = 1.887 |  |  |  | MS = 3.0
sušina (%) | MS | hustota (g/cm3) | smodch.výběr | sušina (%) | MS | hustota (g/cm3) | smodch.výběr | sušina (%) | MS | hustota (g/cm3) | smodch.výběr | sušina (%) | MS | hustota (g/cm3) | smodch.výběr | sušina (%) | MS | hustota (g/cm3) | smodch.výběr | sušina (%) | MS | hustota (g/cm3) | smodch.výběr
0 | 0 | 0.99704 |  | 0 | 0.5 | 0.99704 |  | 0 | 1 | 0.99704 |  | 0 | 1.5 | 0.99704 |  | 0 | 1.887 | 0.99704 |  | 0 | 3 | 0.99704
5 | 0 | 1.0704 | 0 | 5 | 0.5 | 1.058283 | 5.773503e-06 | 5 | 1 | 1.05195 | 0 | 5 | 1.5 | 1.04764 | 1e-05 | 5 | 1.887 | 1.045095 | 7.071068e-06 | 5 | 3 | 1.0388 | 0
10 | 0 | 1.1419 | 0 | 10 | 0.5 | 1.121327 | 5.773503e-06 | 10 | 1 | 1.10882 | 0 | 10 | 1.5 | 1.100447 | 5.773503e-06 | 10 | 1.887 | 1.095095 | 7.071068e-06 | 10 | 3 | 1.082445 | 7.071068e-06
15 | 0 | 1.21416 | 0 | 15 | 0.5 | 1.186867 | 5.773503e-06 | 15 | 1 | 1.169997 | 5.773503e-06 | 15 | 1.5 | 1.15657 | 0 | 15 | 1.887 | 1.14913 | 0 | 15 | 3 | 1.12883 | 0
20 | 0 | 1.28639 | 0 | 20 | 0.5 | 1.25561 | 1e-05 | 20 | 1 | 1.234187 | 5.773503e-06 | 20 | 1.5 | 1.216567 | 5.773503e-06 | 20 | 1.887 | 1.20587 | 0 | 20 | 3 | 1.178445 | 7.071068e-06
25 | 0 | 1.35685 | 0 | 25 | 0.5 | 1.330815 | 7.071068e-06 | 25 | 1 | 1.302533 | 1.154701e-05 | 25 | 1.5 | 1.28105 | 1e-05 | 25 | 1.887 | 1.26729 | 1.414214e-05 | 25 | 3 | 1.23191 | 0
30 | 0 | 1.423385 | 7.071068e-06 |  |  |  |  | 30 | 1 | 1.375473 | 1.154701e-05 | 30 | 1.5 | 1.349873 | 5.773503e-06 | 30 | 1.887 | 1.33309 | 1.414214e-05 | 30 | 3 | 1.28043 | 0
35 | 0 | 1.486725 | 7.071068e-06 |  |  |  |  | 35 | 1 | 1.454105 | 7.071068e-06 | 35 | 1.5 | 1.42316 | 1e-05 | 35 | 1.887 | 1.40324 | 1.414214e-05 | 34.72 | 3 | 1.346875 | 7.071068e-06
[8 empty] | 40 | 1 | 1.53398 | 0.0002165641 | 40 | 1.5 | 1.50072 | 1e-05 | 40 | 1.887 | 1.47817 | 0
[12 empty] | 45 | 1.5 | 1.579103 | 5.773503e-06 | 45 | 1.887 | 1.557235 | 7.071068e-06
[12 empty] | 46.86 | 1.5 | 1.612543 | 1.154701e-05 | 47.92 | 1.887 | 1.60204 | 0.002884996
M (Na2O) | 61.9789 | g/mol
M (SiO2) | 60.08 | g/mol
x | y | z | chyba z-souřadnice (asi zbytečné) | x | y | z |  | x | y | z |  | x | y | z |  | x | y | z |  | x | y | z
Na+ (mol/l) | SiO2 (mol/l) | hustota (g/cm3) | smodch.výběr | Na+ (mol/l) | SiO2 (mol/l) | hustota (g/cm3) | smodch.výběr | Na+ (mol/l) | SiO2 (mol/l) | hustota (g/cm3) | smodch.výběr | Na+ (mol/l) | SiO2 (mol/l) | hustota (g/cm3) | smodch.výběr | Na+ (mol/l) | SiO2 (mol/l) | hustota (g/cm3) | smodch.výběr | Na+ (mol/l) | SiO2 (mol/l) | hustota (g/cm3) | smodch.výběr
0 | 0 | 0.99704 |  | 0 | 0 | 0.99704 |  | 0 | 0 | 0.99704 |  | 0 | 0 | 0.99704 |  | 0 | 0 | 0.99704 |  | 0 | 0 | 0.99704
1.727039 | 0 | 1.0704 | 0 | 1.150072 | 0.2875179 | 1.058283 | 5.773503e-06 | 0.861838 | 0.430919 | 1.05195 | 0 | 0.6887887 | 0.5165915 | 1.04764 | 1e-05 | 0.5960056 | 0.5623313 | 1.045095 | 7.071068e-06 | 0.4288683 | 0.6433024 | 1.0388 | 0
3.684802 | 0 | 1.1419 | 0 | 2.437166 | 0.6092915 | 1.121327 | 5.773503e-06 | 1.816861 | 0.9084303 | 1.10882 | 0 | 1.447015 | 1.085261 | 1.100447 | 5.773503e-06 | 1.24904 | 1.178469 | 1.095095 | 7.071068e-06 | 0.8937742 | 1.340661 | 1.082445 | 7.071068e-06
5.876968 | 0 | 1.21416 | 0 | 3.869422 | 0.9673556 | 1.186867 | 5.773503e-06 | 2.875653 | 1.437826 | 1.169997 | 5.773503e-06 | 2.28122 | 1.710915 | 1.15657 | 0 | 1.966007 | 1.854927 | 1.14913 | 0 | 1.398111 | 2.097167 | 1.12883 | 0
8.302116 | 0 | 1.28639 | 0 | 5.458053 | 1.364513 | 1.25561 | 1e-05 | 4.044561 | 2.022281 | 1.234187 | 5.773503e-06 | 3.19941 | 2.399557 | 1.216567 | 5.773503e-06 | 2.750775 | 2.595356 | 1.20587 | 0 | 1.946083 | 2.919124 | 1.178445 | 7.071068e-06
10.94606 | 0 | 1.35685 | 0 | 7.231205 | 1.807801 | 1.330815 | 7.071068e-06 | 5.335675 | 2.667838 | 1.302533 | 1.154701e-05 | 4.21124 | 3.15843 | 1.28105 | 1e-05 | 3.613604 | 3.409436 | 1.26729 | 1.414214e-05 | 2.542968 | 3.814453 | 1.23191 | 0
13.77938 | 0 | 1.423385 | 7.071068e-06 |  |  |  |  | 6.761359 | 3.380679 | 1.375473 | 1.154701e-05 | 5.324983 | 3.993737 | 1.349873 | 5.773503e-06 | 4.561475 | 4.303752 | 1.33309 | 1.414214e-05 | 3.171751 | 4.757626 | 1.28043 | 0
16.79132 | 0 | 1.486725 | 7.071068e-06 |  |  |  |  | 8.339199 | 4.1696 | 1.454105 | 7.071068e-06 | 6.549765 | 4.912323 | 1.42316 | 1e-05 | 5.601761 | 5.285261 | 1.40324 | 1.414214e-05 | 3.861259 | 5.791889 | 1.346875 | 7.071068e-06
[8 empty] | 10.05403 | 5.027016 | 1.53398 | 0.0002165641 | 7.89339 | 5.920043 | 1.50072 | 1e-05 | 6.743866 | 6.362838 | 1.47817 | 0
[12 empty] | 9.343874 | 7.007906 | 1.579103 | 5.773503e-06 | 7.992658 | 7.541073 | 1.557235 | 7.071068e-06
[12 empty] | 9.936138 | 7.452103 | 1.612543 | 1.154701e-05 | 8.756181 | 8.261457 | 1.60204 | 0.002884996

## Second
x | y | z | std | legend
0 | 0 | 0.99704 |  | 1
1.727039 | 0 | 1.0704 | 0 | 1
3.684802 | 0 | 1.1419 | 0 | 1
5.876968 | 0 | 1.21416 | 0 | 1
8.302116 | 0 | 1.28639 | 0 | 1
10.94606 | 0 | 1.35685 | 0 | 1
13.77938 | 0 | 1.423385 | 7.071068e-06 | 1
16.79132 | 0 | 1.486725 | 7.071068e-06 | 1
0 | 0 | 0.99704 |  | 2
1.150072 | 0.2875179 | 1.058283 | 5.773503e-06 | 2
2.437166 | 0.6092915 | 1.121327 | 5.773503e-06 | 2
3.869422 | 0.9673556 | 1.186867 | 5.773503e-06 | 2
5.458053 | 1.364513 | 1.25561 | 1e-05 | 2
7.231205 | 1.807801 | 1.330815 | 7.071068e-06 | 2
0 | 0 | 0.99704 |  | 3
0.861838 | 0.430919 | 1.05195 | 0 | 3
1.816861 | 0.9084303 | 1.10882 | 0 | 3
2.875653 | 1.437826 | 1.169997 | 5.773503e-06 | 3
4.044561 | 2.022281 | 1.234187 | 5.773503e-06 | 3
5.335675 | 2.667838 | 1.302533 | 1.154701e-05 | 3
6.761359 | 3.380679 | 1.375473 | 1.154701e-05 | 3
8.339199 | 4.1696 | 1.454105 | 7.071068e-06 | 3
10.05403 | 5.027016 | 1.53398 | 0.0002165641 | 3
0 | 0 | 0.99704 |  | 4
0.6887887 | 0.5165915 | 1.04764 | 1e-05 | 4
1.447015 | 1.085261 | 1.100447 | 5.773503e-06 | 4
2.28122 | 1.710915 | 1.15657 | 0 | 4
3.19941 | 2.399557 | 1.216567 | 5.773503e-06 | 4
4.21124 | 3.15843 | 1.28105 | 1e-05 | 4
5.324983 | 3.993737 | 1.349873 | 5.773503e-06 | 4
6.549765 | 4.912323 | 1.42316 | 1e-05 | 4
7.89339 | 5.920043 | 1.50072 | 1e-05 | 4
9.343874 | 7.007906 | 1.579103 | 5.773503e-06 | 4
9.936138 | 7.452103 | 1.612543 | 1.154701e-05 | 4
0 | 0 | 0.99704 |  | 5
0.5960056 | 0.5623313 | 1.045095 | 7.071068e-06 | 5
1.24904 | 1.178469 | 1.095095 | 7.071068e-06 | 5
1.966007 | 1.854927 | 1.14913 | 0 | 5
2.750775 | 2.595356 | 1.20587 | 0 | 5
3.613604 | 3.409436 | 1.26729 | 1.414214e-05 | 5
4.561475 | 4.303752 | 1.33309 | 1.414214e-05 | 5
5.601761 | 5.285261 | 1.40324 | 1.414214e-05 | 5
6.743866 | 6.362838 | 1.47817 | 0 | 5
7.992658 | 7.541073 | 1.557235 | 7.071068e-06 | 5
8.756181 | 8.261457 | 1.60204 | 0.002884996 | 5
0 | 0 | 0.99704 |  | 6
0.4288683 | 0.6433024 | 1.0388 | 0 | 6
0.8937742 | 1.340661 | 1.082445 | 7.071068e-06 | 6
1.398111 | 2.097167 | 1.12883 | 0 | 6
1.946083 | 2.919124 | 1.178445 | 7.071068e-06 | 6
2.542968 | 3.814453 | 1.23191 | 0 | 6
3.171751 | 4.757626 | 1.28043 | 0 | 6
3.861259 | 5.791889 | 1.346875 | 7.071068e-06 | 6